## Baumaterialien Matériaux
ID-Nummer | BAUMATERIALIEN | Rohdichte/ Flächen-masse | nicht erneuerbar (Graue Energie) Total kWh oil-eq | Treibhausgas- emissionen Total kg Co2-eq
00.001 | Baugrubensicherung, Bohrpfahlwand, gespriesst | - | 2120 | 861
00.002 | Baugrubensicherung, Bohrpfahlwand, unverankert | - | 1940 | 821
00.003 | Baugrubensicherung, Bohrpfahlwand, verankert | - | 1390 | 535
00.004 | Baugrubensicherung, Nagelwand | - | 297 | 121
00.005 | Baugrubensicherung, Rühlwand, auskragend | - | 874 | 270
00.006 | Baugrubensicherung, Rühlwand, gespriesst | - | 637 | 187
00.007 | Baugrubensicherung, Rühlwand, verankert | - | 641 | 197
00.008 | Baugrubensicherung, Schlitzwand, 400 mm | - | 1160 | 423
00.009 | Baugrubensicherung, Schlitzwand, 800 mm | - | 2080 | 809
00.010 | Baugrubensicherung, Spundwand, auskragend | - | 732 | 169
00.011 | Baugrubensicherung, Spundwand, gespriesst | - | 412 | 95.7
00.012 | Baugrubensicherung, Spundwand, verankert | - | 793 | 187
00.013 | Tiefgründung, Mikrobohrpfahl | - | 110 | 31.4
00.014 | Tiefgründung, Ortbetonbohrpfahl, 700 mm | - | 367 | 163
00.015 | Tiefgründung, Ortbetonbohrpfahl, 900 mm | - | 505 | 244
00.016 | Tiefgründung, Ortbetonbohrpfahl, 1200 mm | - | 751 | 379
00.017 | Tiefgründung, Ortbetonverdrängungspfahl 560/480 mm | - | 215 | 76.4
00.018 | Tiefgründung, Ortbetonverdrängungspfahl 660/580 mm | - | 256 | 95.9
00.019 | Tiefgründung, Rüttelstopfsäule | - | 28.8 | 6.74
00.020 | Tiefgründung, Vorgefertigter Betonpfahl | - | 58.5 | 29.2
00.021 | Wasserhaltung, Pumphöhe 2.5 m | - | 0.0837 | 0.00515
00.022 | Wasserhaltung, Pumphöhe 5 m | - | 0.0981 | 0.00602
00.023 | Wasserhaltung, Pumphöhe 7.5 m | - | 0.114 | 0.00699
00.024 | Wasserhaltung, Pumphöhe 10 m | - | 0.132 | 0.00804
01.001 | Magerbeton (ohne Bewehrung) | 2150 | 0.128 | 0.0628
01.002 | Hochbaubeton (ohne Bewehrung) | 2300 | 0.175 | 0.101
01.003 | Tiefbaubeton (ohne Bewehrung) | 2350 | 0.189 | 0.109
01.004 | Bohrpfahlbeton (ohne Bewehrung) | 2325 | 0.197 | 0.119
01.041 | Betonfertigteil, hochfester Beton, ab Werk | 2770 | 0.697 | 0.276
01.042 | Betonfertigteil, Normalbeton, ab Werk | 2500 | 0.432 | 0.177
01.043 | Hanfbeton | 600 | 0.959 | 0.324
01.043.01 | Hanfbeton, ARBIO | 600 | 0.922 | 0.312
02.001 | Backstein | 900 | 0.787 | 0.266
02.001.01 | Backstein, perlitgefüllt, zzwancor | 575 | 0.914 | 0.283
02.002 | Kalksandstein | 1400 | 0.389 | 0.162
02.002.01 | Kalksandstein, FBB | 1200-2000 | 0.315 | 0.115
02.002.02 | Kalksandstein, Hunziker Kalksandstein AG | 1200-2000 | 0.287 | 0.106
02.003 | Leichtlehmstein | 700 | 0.764 | 0.18
02.004 | Leichtzementstein, Blähton | 1200 | 1.42 | 0.428
02.005 | Leichtzementstein, Naturbims | 1200 | 0.363 | 0.212
02.006 | Porenbetonstein | 500 | 0.859 | 0.426
02.007 | Zementstein | 1700 | 0.225 | 0.126
02.007.01 | Erdstein, aus gepresster Erde, Terrabloc | 1850 | 0.142 | 0.057
02.007.02 | Hanfsteine, Schönthaler AG | 300 | 1.91 | 0.372
03.021 | Betongranulat | 2500 | 0.0616 | 0.014
03.001 | Betonziegel | 2300 | 0.468 | 0.209
03.002 | Faserzement-Dachschindel | 1800 | 2.16 | 0.699
03.003 | Faserzementplatte gross | 1800 | 2.92 | 1.03
03.004 | Faserzement-Wellplatte | 1800 | 1.78 | 0.649
03.005 | Flachglas beschichtet | 2500 | 4.64 | 1.2
03.006 | Flachglas unbeschichtet | 2500 | 4.08 | 1.14
03.007 | Gipsfaserplatte | 1200 | 2.47 | 0.552
03.008 | Gipskartonplatte | 850 | 1.33 | 0.301
03.016 | Gips-Wandbauplatte / Vollgipsplatte | 1000 | 1.45 | 0.317
03.023 | Glasfaserbeton
03.023.01 | Glasfaserbeton Ecomur | 2240 | 2.2022 | 0.8858
03.009 | Hartsandsteinplatte | 2500 | 0.275 | 0.0406
03.017 | Kalksteinplatte | 2500 | 0.338 | 0.0736
03.010 | Keramik-/Steinzeugplatte | 2600 | 3.72 | 0.793
03.011 | Kies gebrochen | 2000 | 0.0847 | 0.0176
03.022 | Mischgranulat | 2400 | 0.053 | 0.0133
03.012 | Rundkies | 2000 | 0.0682 | 0.0157
03.013 | Sand | 2000 | 0.0682 | 0.0157
03.014 | Sanitärkeramik | 2000 | 11.1 | 2.38
03.020 | Stampflehm | 2000 | 0.0795 | 0.0194
03.015 | Tonziegel | 1700 | 1.11 | 0.385
04.008 | Baukleber/Einbettmörtel mineralisch | 1400 | 1.53 | 0.406
04.010 | Baukleber/Einbettmörtel mineralisch Leichtzuschlag | 1100 | 1.61 | 0.426
04.002 | Baukleber/Einbettmörtel organisch | 1670 | 4.15 | 0.777
04.017 | Gips-Kalk-Putz | 925 | 0.674 | 0.158
04.001 | Gips-/Weissputz | 1100 | 0.68 | 0.151
04.003 | Kunststoffputz (Dispersionsputz) | 1540 | 5.2 | 0.97
04.013 | Kalk-Zement/Zement-Kalk-Putz | 1550 | 0.715 | 0.263
04.004 | Lehmputz | 1800 | 0.172 | 0.0322
04.015 | Leichtputz mineralisch | 1000 | 1.23 | 0.372
04.011 | Silikatputz (Dispersionssilikatputz) | 1880 | 5.49 | 1.08
04.012 | Silikonharzputz | 1670 | 6.09 | 1.14
04.016 | Sumpfkalkputz | 1350 | 1.77 | 0.51
04.005 | Unterlagsboden Anhydrit, 60 mm | 2000 | 0.429 | 0.0911
04.006 | Unterlagsboden Zement, 85 mm | 1850 | 0.231 | 0.12
04.007 | Wärmedämmputz EPS | 250 | 1.79 | 0.727
04.014 | Weisszementputz | 1550 | 0.901 | 0.353
04.009 | Zementputz | 1550 | 0.654 | 0.261
05.008 | Fassade, Pfosten-Riegel, Alu/Glas 1 | - | 703 | 182
05.022 | Fassadenplatte, Aluverbund, 4 mm | 7.1 | 192 | 43.3
05.028 | Fassadenplatte, Glasfaserbeton
05.028.01 | Fassadenplatte, Glasfaserbeton Ecomur, 15mm | 33.6 | 73.99392 | 29.76288
05.028.02 | Fassadenplatte, Glasfaserbeton Ecomur, 18mm | 40.3 | 88.74866 | 35.69774
05.023 | Fassadenplatte, Hochdrucklaminatplatte (HPL), 8.1 mm | 11.6 | 198 | 45.9
05.025 | Fassadenplatte, Kalkstein, 30 mm | 78 | 26.4 | 5.74
05.024 | Fassadenplatte, Kunststoff glasfaserverstärkt (GFK), 1.6 mm | 2.4 | 75.4 | 22.1
05.004 | Fensterrahmen Aluminium 2,5 | - | 553 | 132
05.004.01 | Fensterrahmen Aluminium, WICLINE 75evo, hergestellt mit Hydro CIRCAL 75R 2,5 | - | 193 | 55.6
05.005 | Fensterrahmen Holz 2,6 | - | 172 | 36.2
05.005.01 | Fensterrahmen Holz, Saphir integral 67/55, G. Baumgartner AG 2,6 | - | 139 | 25.4
05.006 | Fensterrahmen Holz-Metall 2,6 | - | 300 | 65.7
05.006.01 | Fensterrahmen Holz-Metall, Saphir integral 55/55, G. Baumgartner AG 2,6 | - | 193 | 38
05.007 | Fensterrahmen Kunststoff/PVC 2,6 | - | 328 | 63.4
05.001 | Isolierverglasung 2-fach, Ug-Wert 1.1 W/m2K, Dicke 24 mm 3 | - | 167 | 44.3
05.009 | Isolierverglasung 2-fach, Ug-Wert 1.1 W/m2K, Dicke 18 mm 3 | - | 195 | 48.6
05.010 | Isolierverglasung 2-fach, ESG, Ug-Wert 1.1 W/m2K 3 | - | 216 | 52.1
05.002 | Isolierverglasung 2-fach, VSG, Ug-Wert 1.1 W/m2K 3 | - | 324 | 79.3
05.011 | Isolierverglasung 2-fach, ESG/VSG, Ug-Wert 1.1 W/m2K 3 | - | 373 | 87
05.003 | Isolierverglasung 3-fach, Ug-Wert 0.5 W/m2K, Dicke 36 mm 3 | - | 320 | 78.3
05.012 | Isolierverglasung 3-fach, Ug-Wert 0.6 W/m2K, Dicke 40 mm 3 | - | 255 | 67.8
05.013 | Isolierverglasung 3-fach, ESG/ESG, Ug-Wert 0.6 W/m2K 3 | - | 353 | 83.3
05.014 | Isolierverglasung 3-fach, ESG/ESG/ESG, Ug-Wert 0.6 W/m2K 3 | - | 402 | 91.1
05.015 | Isolierverglasung 3-fach, VSG, Ug-Wert 0.6 W/m2K 3 | - | 411 | 103
05.016 | Isolierverglasung 3-fach, ESG/VSG, Ug-Wert 0.6 W/m2K 3 | - | 464 | 111
05.020 | Putzträgerplatte kunstharzgebunden 13 mm | 6.3 | 44.3 | 8.11
05.021 | Putzträgerplatte mineralisch gebunden 12.5 mm | 14.4 | 19.1 | 6.31
05.026 | Rahmenverbreiterung, PVC | 15 | 306 | 69.7
05.027 | Rahmenverbreiterung, Spanplatte | 17.8 | 124 | 26.1
05.018 | Sonnenschutz, Ausstellstoren motorisiert 4 | - | 283 | 67.8
05.017 | Sonnenschutz, Lamellenstoren motorisiert 4 | - | 249 | 59.9
05.019 | Sonnenschutz, Rollladen motorisiert 4 | - | 313 | 74.7
06.001 | Aluminiumblech, blank | 2690 | 24.8 | 5.58
06.002 | Aluminiumprofil, blank | 2690 | 25.6 | 5.69
06.002.01 | Aluminiumprofil blank, WICONA, hergestellt mit Hydro CIRCAL 75R | 2690 | 8.88 | 2.67
06.003 | Armierungsstahl | 7850 | 3.44 | 0.785
06.014 | Blei | 11340 | 3.84 | 1.02
06.004 | Chromnickelstahlblech 18/8 blank | 7900 | 14.6 | 4.12
06.005 | Chromnickelstahlblech 18/8 verzinnt | 7900 | 22.3 | 5.87
06.006 | Chromstahlblech blank | 7700 | 8.53 | 2.74
06.007 | Chromstahlblech verzinnt | 7700 | 16.2 | 4.49
06.008 | Kupferblech, blank | 8900 | 8.9 | 2.2
06.009 | Messing-/Baubronzeblech | 8300 | 11.1 | 2.71
06.010 | Stahlblech, blank | 7850 | 7.8 | 2.8
06.011 | Stahlblech, verzinkt | 7850 | 15.6 | 4.49
06.012 | Stahlprofil, blank | 7850 | 3.38 | 0.736
06.013 | Titanzinkblech | 7200 | 17.5 | 4.02
07.001 | 3- und 5-Schicht Massivholzplatte | 453 | 2.18 | 0.469
07.021 | Balkenschichtholz | 439 | 1.56 | 0.342
07.003 | Brettschichtholz | 439 | 1.53 | 0.335
07.003.01 | Brettschichtholz, Produktion Schweiz | 439 | 1.2 | 0.253
07.002 | Brettschichtholz | 439 | 1.53 | 0.335
07.002.01 | Brettschichtholz, Produktion Schweiz | 439 | 1.2 | 0.253
07.020 | Brettsperrholz | 436 | 1.82 | 0.395
07.020.01 | Brettsperrholz, Produktion Schweiz | 424 | 1.6 | 0.281
07.022 | Furniersperrholz | 823 | 5.07 | 1.02
07.004 | Hartfaserplatte | 955 | 4.12 | 1.07
07.005 | Holzwolle-Leichtbauplatte, zementgebunden | 400 | 1.27 | 0.534
07.023 | Konstruktionsvollholz | 436 | 1.24 | 0.288
07.008 | Massivholz Buche / Eiche, kammergetrocknet, gehobelt | 675 | 0.662 | 0.152
07.008.01 | Massivholz Buche / Eiche, kammergetrocknet, gehobelt, Produktion Schweiz | 675 | 0.572 | 0.122
07.007 | Massivholz Buche / Eiche, kammergetrocknet, rau | 675 | 0.568 | 0.135
07.007.01 | Massivholz Buche / Eiche, kammergetrocknet, rau, Produktion Schweiz | 675 | 0.485 | 0.109
07.006 | Massivholz Buche / Eiche, luftgetrocknet, rau | 705 | 0.478 | 0.12
07.006.01 | Massivholz Buche / Eiche, luftgetrocknet, rau, Produktion Schweiz | 705 | 0.402 | 0.0978
07.011 | Massivholz Fichte / Tanne / Lärche, kammergetr., gehobelt | 465 | 0.777 | 0.173
07.011.01 | Massivholz Fichte / Tanne / Lärche, kammergetr., gehobelt, Produktion Schweiz | 465 | 0.733 | 0.156
07.011.02 | Massivholz Fichte / Tanne, kammergetr., Vollholzhaus holzpur | 420 | 0.469 | 0.134
07.010 | Massivholz Fichte / Tanne / Lärche, luftgetr., gehobelt | 485 | 0.673 | 0.156
07.010.01 | Massivholz Fichte / Tanne / Lärche, luftgetr., gehobelt, Produktion Schweiz | 485 | 0.633 | 0.142
07.009 | Massivholz Fichte / Tanne / Lärche, luftgetrocknet, rau | 485 | 0.509 | 0.129
07.009.01 | Massivholz Fichte / Tanne / Lärche, luftgetrocknet, rau, Produktion Schweiz | 485 | 0.478 | 0.12
07.012 | Mitteldichte Faserplatte (MDF), UF-gebunden | 685 | 4.47 | 0.954
07.013 | OSB Platte, PF-gebunden, Feuchtbereich | 605 | 2.71 | 0.563
07.024 | Röhrenspanplatte | 272 | 3.65 | 0.813
07.015 | Spanplatte, PF-gebunden, Feuchtbereich | 640 | 2.56 | 0.529
07.016 | Spanplatte, UF-gebunden, beschichtet, Trockenbereich | 640 | 3.7 | 0.735
07.014 | Spanplatte, UF-gebunden, Trockenbereich | 640 | 2.56 | 0.529
07.018 | Sperrholz/Multiplex, PF-gebunden, Feuchtbereich | 500 | 6.94 | 1.43
07.017 | Sperrholz/Multiplex, UF-gebunden, Trockenbereich | 500 | 4.7 | 0.948
07.019 | Stabschichtholz, Buche
07.019.01 | Stabschichtholz, Buche, fagus | 700 | 1.86 | 0.367
08.001 | 2-Komponenten Klebstoff | 1500 | 24.3 | 4.84
08.002 | Heissbitumen | 1000 | 15 | 1.09
08.003 | Kautschukdichtungsmasse | 1500 | 24.4 | 2.42
08.004 | Polysulfiddichtungsmasse | 1600 | 7.8 | 1.72
08.005 | Silicon-Fugenmasse | 1000 | 14.5 | 2.91
09.001 | Dampfbremse bituminös | 1100 | 13.5 | 3.64
09.002 | Dampfbremse Polyethylen (PE) | 920 | 24.8 | 5.42
09.003 | Dichtungsbahn bituminös | 1100 | 12.3 | 3.33
09.003.11 | Bituminöse Dichtungsbahn, swissporBIKUPLAN ECO | 1267 | 6.13 | 2.92
09.003.01 | Bituminöse Dichtungsbahn, swissporBIKUTOP | 1269 | 10.3 | 3.24
09.003.02 | Bituminöse Dichtungsbahn, swissporBIKUTOP ECO | 1256 | 5.54 | 2.88
09.003.03 | Bituminöse Dichtungsbahn, swissporBIKUTOP | 1269 | 10.3 | 3.24
09.003.04 | Bituminöse Dichtungsbahn, swissporBIKUTOP ECO | 1256 | 5.54 | 2.88
09.003.05 | Bituminöse Dichtungsbahn, swissporBIKUTOP | 1269 | 10.3 | 3.24
09.003.06 | Bituminöse Dichtungsbahn, swissporBIKUTOP ECO | 1256 | 5.54 | 2.88
09.003.07 | Bituminöse Dichtungsbahn, swissporBIKUTOP | 1269 | 10.3 | 3.24
09.003.08 | Bituminöse Dichtungsbahn, swissporBIKUTOP ECO | 1256 | 5.54 | 2.88
09.003.09 | Bituminöse Dichtungsbahn, swissporBIKUTOP | 1269 | 10.3 | 3.24
09.003.10 | Bituminöse Dichtungsbahn, swissporBIKUTOP ECO | 1256 | 5.54 | 2.88
09.003.12 | Elastomerbitumen-Dichtungsbahn Sopravap EVA 35 flam | 4.6 | 8.17 | 2.06
09.003.13 | Elastomerbitumen-Dichtungsbahn Sopralen EGV 3 | 4 | 7.99 | 2.04
09.003.14 | Elastomerbitumen-Dichtungsbahn Sopralen EGV 3.5 | 4.8 | 8.02 | 2.04
09.003.15 | Elastomerbitumen-Dichtungsbahn Sopralen Premier EP 5 ard flam | 4.8 | 7.56 | 1.94
09.003.16 | Elastomerbitumen-Dichtungsbahn Sopralen Jardin EP 5 ard flam | 5.4 | 7.66 | 1.96
09.003.17 | Elastomerbitumen-Dichtungsbahn Sopragum Flam HT-O Jardin S5 | 5.6 | 9.97 | 2.42
09.003.18 | Elastomerbitumen-Dichtungsbahn SOPREMA Vapro Alpino | 5.76 | 9.22 | 2.28
09.003.19 | Elastomerbitumen-Dichtungsbahn SOPREMA Vapro Nature | 5.76 | 9.23 | 2.29
09.004 | Dichtungsbahn Gummi (EPDM) | 1100 | 24.7 | 5.84
09.005 | Dichtungsbahn Polyolefin (FPO) | 1000 | 23.1 | 5.18
09.006 | Kraftpapier | 650 | 7.73 | 1.67
09.007 | Polyethylenfolie (PE) | 920 | 24.8 | 5.42
09.008 | Polyethylenvlies (PE) | 920 | 26 | 5.63
10 | Wärmedämmstoffe | kg/m3
10.014 | Aerogel-Vlies | 150 | 229 | 48.7
10.012 | Blähperlit | 65-140 | 4.46 | 1.05
10.011 | Blähvermiculit | 65-140 | 1.56 | 0.394
10.016 | Flachsfasern | 30 | 5.32 | 1.01
10.016.01 | Flachsfasern, MAGRIPOL, Premium | 30 | 5.18 | 0.983
10.017 | Flachsfasern, feuerfest | 30 | 7.51 | 1.45
10.017.01 | Flachsfasern, feuerfest, MAGRIPOL, Premium+ | 30 | 7.35 | 1.42
10.001 | Glaswolle | 20-100 | 5.46 | 1.1
10.001.01 | Glaswolle, Isover, phenolbasiertes Bindemittel | 20-100 | 5.13 | 1.03
10.001.03 | Glaswolle, Isover, pflanzliches Bindemittel | 20-100 | 3.66 | 0.89
10.001.02 | Glaswolle, SUPAFIL | 35 | 5.89 | 1.14
10.002 | Korkplatte | 120 | 6.23 | 1.11
10.003 | Phenolharz (PF) | 40 | 33.5 | 7.26
10.004 | Polystyrol expandiert (EPS) | 15-40 | 30 | 7.6
10.004.01 | Polystyrol expandiert, SwissporEPS | 16.8 | 26.7 | 6.95
10.004.02 | Polystyrol expandiert, 44% Recyclinganteil, SwissporEPS Roof Eco | 26
10.004.03 | Polystyrol expandiert, 100% Recyclinganteil, SwissporEPS R 100% | 27
10.005 | Polystyrol extrudiert (XPS) | 30-35 | 29.4 | 14.4
10.005.01 | Polystyrol extrudiert, SwissporXPS | 34.3 | 25.5 | 6.96
10.006 | Polyurethan (PUR/PIR) | 30 | 30.1 | 7.44
10.006.01 | Polyurethan, SwissporPIR | 30 | 28 | 7.08
10.007 | Schaumglas | 100-165 | 5.16 | 1.19
10.007.01 | Schaumglas, GLAPOR | 120 | 3.15 | 0.707
10.013 | Schaumglasschotter | 125-150 | 1.74 | 0.16
10.013.01 | Schaumglasschotter, Misapor | 125-150 | 1.55 | 0.132
10.008 | Steinwolle | 32-160 | 4.46 | 1.19
10.008.01 | Steinwolle, Flumroc | 32-160 | 3.95 | 1.09
10.015 | Strohballenwand | 215 | 0.229 | 0.0956
10.009 | Weichfaserplatte | 147.5 | 3.42 | 0.725
10.010 | Zellulosefasern | 35-60 | 1.05 | 0.28
10.010.01 | Zellulosefasern, Isofloc | 35-60 | 0.848 | 0.233
11.001 | 2K-Fliessbelag Industrie (Epoxidharz), 2.25 mm | 4.55 | 65.1 | 18.4
11.002 | 2K-Fliessbelag Wohnen/Verwaltung (Epoxidharz, PU), 2 mm | 3.6 | 62 | 13.9
11.003 | Gummigranulat versiegelt, 7.5 mm | 8.25 | 113 | 26.8
11.004 | Gussasphalt, 27.5 mm | 63.3 | 126 | 15.9
11.005 | Hartbeton einschichtig, 27.5 mm | 57.8 | 46.6 | 16.4
11.006 | Hartbeton zweischichtig, 35 mm | 73.5 | 41.8 | 16.4
11.007 | Kautschuk, 2 mm | 3.36 | 60.8 | 14.1
11.008 | Keramik-/Steinzeugplatte, 9 mm | 18 | 83.1 | 18.1
11.009 | Kork Fertigparkett, 10.5 mm | 7.8 | 45.2 | 9.06
11.010 | Kork PVC-beschichtet, 3.2 mm | 2.7 | 34.7 | 8.28
11.011 | Korkparkett geölt/versiegelt, 5.3 mm | 2.7 | 12.1 | 3.26
11.012 | Kunststeinplatte zementgebunden, 10 mm | 21.5 | 30.4 | 10.4
11.013 | Laminat, 8.5 mm | 8.5 | 42.7 | 10.4
11.014 | Linoleum, 2.5 mm | 2.9 | 26.3 | 6.36
11.015 | Natursteinplatte geschliffen, 15 mm | 40.5 | 118 | 16.8
11.015.01 | Natursteinplatte geschliffen, Europa, 15 mm | 40.5 | 117 | 16.6
11.015.02 | Natursteinplatte geschliffen, Schweiz, 15 mm | 40.5 | 104 | 13.3
11.015.03 | Natursteinplatte geschliffen, Übersee, 15 mm | 40.5 | 122 | 17.9
11.016 | Natursteinplatte geschnitten, 15 mm | 40.5 | 87.6 | 13.4
11.017 | Natursteinplatte poliert, 15 mm | 40.5 | 144 | 19.6
11.018 | Parkett 2-Schicht werkversiegelt, 11 mm | 6.1 | 42.2 | 7.8
11.019 | Parkett 3-Schicht werkversiegelt, 15 mm | 7.9 | 40.3 | 8.09
11.020 | Parkett Mosaik werkversiegelt, 8 mm | 5.6 | 23.2 | 3.57
11.021 | PVC homogen, 2 mm | 3.1 | 58.2 | 14.4
11.022 | Steinholz versiegelt, 16.5 mm | 22 | 25.1 | 12.9
11.023 | Synthetische thermoplastische Beläge (TPO), 2 mm | 3.4 | 43.3 | 16
11.024 | Teppich Kunstfaser getuftet | 2.1 | 50 | 16.7
11.025 | Teppich Nadelfilz | 1.3 | 34.3 | 9.84
11.026 | Teppich Naturfaser | 2.7 | 15.5 | 5.08
11.027 | Terrazzo versiegelt, 40 mm | 95 | 40.5 | 17.3
12.005 | Aussentüre, Aluminium, Glaseinsatz | - | 911 | 216
12.006 | Aussentüre, Aluminium, Paneelfüllung | - | 837 | 192
12.008 | Aussentüre, Holz | - | 265 | 62.2
12.001 | Aussentüre, Holz, aluminiumbeplankt | - | 505 | 116
12.002 | Aussentüre, Holz, Glaseinsatz | - | 359 | 85.7
12.007 | Innentüre, Aluminium, Glaseinsatz | - | 722 | 166
12.009 | Innentüre, Funktionstüre, Holz, Holzrahmen | - | 190 | 44.3
12.012 | Innentüre, Funktionstüre, Holz, Stahlzarge | - | 357 | 96.8
12.004 | Innentüre, Zimmertüre, Holz, Glaseinsatz, Holzrahmen | - | 255 | 59.7
12.011 | Innentüre, Zimmertüre, Holz, Glaseinsatz, Stahlzarge | - | 421 | 112
12.003 | Innentüre, Zimmertüre, Holz, Holzrahmen | - | 141 | 32.3
12.010 | Innentüre, Zimmertüre, Holz, Stahlzarge | - | 307 | 84.8
13.001 | Acrylnitril-Butadien-Styrol (ABS) | 1050 | 30 | 7.67
13.005 | Gusseisen | 7850 | 5.48 | 2.09
13.002 | Polyethylen (PE) | 960 | 23.2 | 4.75
13.003 | Polypropylen (PP) | 910 | 22.7 | 4.77
13.004 | Polyvinylchlorid (PVC) | 1390 | 19.5 | 4.48
14.002 | Anstrich, lösemittelverdünnbar, 2 Anstriche | 0.3 | 6.57 | 0.975
14.001 | Anstrich, wasserverdünnbar, 2 Anstriche | 0.3 | 4.17 | 0.701
14.003 | Bitumenemulsion, 1 Anstrich | 0.25 | 1.85 | 0.181
14.004 | Emaillieren, Metall | - | 43.4 | 8.11
14.005 | Pulverbeschichten, Aluminium | - | 16.6 | 3.64
14.006 | Pulverbeschichten, Stahl | - | 21.1 | 4.38
14.007 | Verchromen, Stahl | - | 4.45 | 0.609
14.008 | Verzinken, Stahl | - | 25.5 | 6.09
15.001 | Plexiglas (PMMA, Acrylglas) | 1180 | 40.2 | 11.6
15.002 | Polyamid (PA) glasfaserverstärkt | 1360 | 40.3 | 11.5
15.003 | Polycarbonat (PC) | 1200 | 31.8 | 11.4
15.004 | Polyester (UP) glasfaserverstärkt | 1500 | 31.3 | 9.84
15.005 | Polystyrol (PS) | 1050 | 24.6 | 6.72
21.001 | Abfalltrennsystem | - | 113 | 24.2
21.002 | Arbeitsplatte Chromstahl, high-end | - | 1260 | 332
21.003 | Arbeitsplatte Chromstahl, Standard | - | 224 | 56.8
21.004 | Arbeitsplatte Kompositwerkstoff (auf Aluminiumhydroxidbasis) | - | 355 | 95.5
21.005 | Arbeitsplatte kunstharzbeschichtet | - | 102 | 20.2
21.006 | Arbeitsplatte Massivholz | - | 60.7 | 12.6
21.007 | Arbeitsplatte Naturstein | - | 356 | 41.1
21.008 | Dampfabzug | - | 598 | 151
21.009 | Küche, Massivholz, 16-teilig | - | 1980 | 470
21.010 | Küche, Metall, 16-teilig | - | 10300 | 2770
21.011 | Küche, Spanplatte, 16-teilig | - | 2870 | 632
21.012 | Spüle Chromstahl | - | 213 | 48.6
21.013 | Spüle Kompositwerkstoff (auf Gesteinsmehlbasis) | - | 144 | 30.7